## mit
RAPPORTO DI AMMISSIBILITÀ SULLO STATO DELLA FUNE
funi portanti
(Punto 2.5 - Allegato Tecnico al D.D. n°144 del 18.05.2016)
Impianto:
(sigla e nome)
A) Dati della fune (dalla stazione motrice):
Tipo
Data di messa in opera | [6 empty] | Diametro nominale | [5 empty] | mm
Sezione metallica totale |  |  |  |  | mm2 |  | Passo dei fili a Z esterni | [5 empty] | mm
formazione
Altezza e Larghezza fili sagomati [mm]
Diametro dei fili tondi [mm]
Sezione (mm2)
Verbali allegati relativi ai controlli strumentali e visivi, svolti da personale qualificato conforme alla UNI EN ISO 9712:2012:
| Certificato ditta | [9 empty] | n°
B) VERIFICA RISPETTO AI CRITERI DI DISMISSIONE
B 1) Riduzione della sezione metallica per funi chiuse (*)
Lunghezza di riferimento |  | Progressiva |  | N° fili rotti e relativo diametro |  |  | Rid. sezione metallica |  |  | Riduzione di sezione metallica
n°
L= 6d |  |  | m | [5 empty] | mm2 |  |  | % | < 6%
|  |  |  | Ø |  | mm
n°
L= 30d |  |  | m | [5 empty] | mm2 |  |  | % | < 10%
|  |  |  | Ø |  | mm
n°
L= 500d |  |  | m | [5 empty] | mm2 |  |  | % | < 25%
|  |  |  | Ø |  | mm
(*) in caso di funi a trefoli su L=6d <6%, L=30d <10%, L=500d <25%)
B2) Rilievo dei diametri (art. 6.1.4 EN 12927-6:2005)
Diametro fune alla progressiva | [7 empty] | mm | >>> |  | mm | > 90% diametro nominale;
B3) Deterioramenti locali (art. 6.1.4 EN 12927-6:2005 art. 5.3.1 EN 12927-3:2005)
Indipendentemente dal metodo di controllo utilizzato, il deterioramento locale dovuto a due fili esterni adiacenti rotti
di una fune portante chiusa o due fili rotti separati da un unico filo integro è considerato criterio di dismissione.
Se la distanza tra i punti di rottura di due fili esterni adiacenti di una fune portante chiusa o di due fili rotti esterni
separati da un unico filo integro, è minore della lunghezza di un passo del filo esterno della fune,
i fili devono essere considerati due fili adiacenti rotti.
passo di avvolgimento della fune (art. 6.5 EN 12927-7:2005)
[7 empty] | ….. | mm |  |  |  | entro 15%
C) CONDIZIONI DI ESERCIZIO ED IMPIEGO DELLA FUNE
Indicare i danni da usura, abrasione, folgorazione, scarrucolamenti, intaccature, corrosione,
stato degradato del rivestimento (zincatura)
Indicare lo stato di conservazione dell’impalmatura, delle eventuali teste fuse o altro attacco d´estremità se previsto
Indicare il rispetto delle condizioni di utilizzo e dei limiti d’impiego della fune secondo indicazioni del costruttore
D) VALUTAZIONE DEGLI ESAMI ESEGUITI E CONFRONTO CON QUELLI PRECEDENTI
E) CONCLUSIONI (art. 6 EN 12927-6: 2005)
Il sottoscritto Direttore di esercizio
NOME E COGNOME
tenuto conto:
a) delle evidenze degli esami e dei controlli svolti;
b) delle ispezioni personalmente fatte sui tratti più significativi (impalmatura, tratti di fune con rotture, attacchi, ecc.);
c) dei criteri di dismissione previsti;
d) delle condizioni di esercizio e dell’impiego della fune;
e) della correlazione tra i risultati delle prove in oggetto, e quelli delle prove precedenti,
ritiene che la fune possa essere mantenuta in opera.
Timbro e firma
Data: